## データシート
製品名 | ソフトフェライト |  |  |  | Product name | Soft Ferrite
機能単位 | 製品1ｋｇ |  |  |  | Functional unit | 1kg of product
重量 | 1ｋｇ |  |  |  | Product weight | 1kg
システム範囲 | Gate to gate |  |  |  | System boundary | Gate to gate
時間的範囲 | 2007.4 - 2008.3 |  |  |  | Reference period | 2007.4 - 2008.3
品名 | 単位 | 量 | 分類 | ※投入元/先 | name | unit | Quantity | Category | ※from/to
物資のインプット |  |  |  |  | material input
金属酸化物 | kg | 1.17 | 材料 | 中間フロー | Metal Oxide | kg | 1.17 | Substance | Intermediate flow
バインダー樹脂 | kg | 0.073 | 材料 | 中間フロー | Binder Resin | kg | 0.073 | Substance | Intermediate flow
添加物 | kg | 0.0164 | 材料 | 中間フロー | Additive | kg | 0.0164 | Substance | Intermediate flow
水のインプット |  |  |  |  | Water input
工業用水 | m3 | 0.0494 |  | 中間ﾌﾛｰ | Water | g | 0.0494 |  | intermediate
エネルギ－のインプット |  |  |  |  | Energy input
電力 | kWh | 18 |  | 中間フロー | Electricity | kWh | 18 |  | Intermediate flow
A重油 | l | 0.0168 |  | 中間フロー | Fuel Oil | l | 0.0168 |  | Intermediate flow
LPG | kg | 0.04 |  | 中間フロー | LPG | kg | 0.04 |  | Intermediate flow
物質のアウトプット |  |  |  |  | Material output
産業廃棄物 | kg | 0.172 |  | 中間フロー | Waste | kg | 0.172 |  | Intermediate flow
排水 | m3 | 0.0444 |  | 中間フロー | Waste water | m3 | 0.0444 |  | Intermediate flow
CO２ | kg | 0.607 |  | 基本ﾌﾛｰ | CO２ | kg | 0.607 |  | Elementary flow
NOｘ | kg | 0.000616 |  | 基本ﾌﾛｰ | NOｘ | kg | 0.000616 |  | Elementary flow
SOｘ | kg | 0.000131 |  | 基本ﾌﾛｰ | SOｘ | kg | 0.000131 |  | Elementary flow
PM | kg | 6.31e-05 |  | 基本ﾌﾛｰ | PM | kg | 6.31e-05 |  | Elementary flow
※用語説明
基本フロー
(1)調査対象のシステムに入る物質又はエネルギーで、
事前に人為的な変化を加えずに環境から取り込まれたもの
(2)調査対象のシステムから出る物質又はエネルギーで、
事前に人為的な変化を加えずに環境へ排出されるもの
中間フロー
単位プロセスからの入力又は出力をいい、さらに加工が必要なもの
Elementary flow- material or energy entering the system being studied that has been drawn from the environment without previous human transformation, or material or energy leaving the system being studied that is released into the environment without subsequent human transformation (ISO 2006)
Intermediate flow- product, material or energy flow occurring between unit processes of the product system being studied (ISO 2006)
ISO. 2006. Environmental management – Life cycle assessment – Requirements and guidelines. In ISO Standard ; 14044. Geneva: International Organization for Standardization